## 黒皮丸棒2穴ヘリカル ≦22°
黒皮丸棒（330&415mm）/2穴ヘリカル ≦22° | [7 empty] | 株式会社CERATIZIT Japan
[8 empty] | 2024-04-10 |  |  | 現在
ヘリカルピッチ公差ごとに3クラスに分類し、製品納入ケースへ表記しております
CTS20Dに加え、新たにCTS12D（ダイヤモンドコーティング用）もラインアップされました！！！
CTS20D & CTS12D |  | 超微粒子径=0.5~0.8μm
＊CTS20D=バインダー10％の万能材種 Grobal Standard Grade
＊CTS12D=Coバインダー6％ ダイヤモンドコーティング用
型番 |  | ﾏﾃﾘｱﾙNo. | 外径 | 穴ピッチ | 穴径 | 交点ピッチ | 全長 | 角度 | 現在庫数 |  | 備考
|  |  | [mm] | [mm] | [mm] | [mm] | [mm] | [ °]
22R2 0630/1,9/0,6/46,9-415 | CTS20D | 0000011792986 | 6.3 | 1.9 | 0.6 | 46.9 | 415 | 21.89566 | 0 |  | 納期約2週間（ドイツ流通センターより取り寄せ）
15R2 0630/2,6/0,7/70,35-330 | CTS20D | 0000011792987 | 6.3 | 2.6 | 0.7 | 70.35 | 330 | 14.99949 | 0 |  | 納期約2週間（ドイツ流通センターより取り寄せ）
15R2 0630/2,6/0,7/70,35-330 | CTS12D | 0000012129172 | 6.3 | 2.6 | 0.7 | 70.35 | 330 | 14.99949 | 0 | 新製品 | 納期約2週間（ドイツ流通センターより取り寄せ）
15R2 0630/2,6/0,7/70,35-415 | CTS20D | 0000011792991 | 6.3 | 2.6 | 0.7 | 70.35 | 415 | 14.99949 | 0 |  | 納期約2週間（ドイツ流通センターより取り寄せ）
20R2 0830/3,3/1,0/70,34-415 | CTS20D | 0000011792994 | 8.3 | 3.3 | 1 | 70.34 | 415 | 19.662 | 0 |  | 納期約2週間（ドイツ流通センターより取り寄せ）
15R2 0830/3,6/1,25/93,8-330 | CTS20D | 0000011792996 | 8.3 | 3.6 | 1.25 | 93.8 | 330 | 14.99949 | 0 |  | 納期約2週間（ドイツ流通センターより取り寄せ）
15R2 0830/3,6/1,25/93,8-330 | CTS12D | 0000012129173 | 8.3 | 3.6 | 1.25 | 93.8 | 330 | 14.99949 | 0 | 新製品 | 納期約2週間（ドイツ流通センターより取り寄せ）
15R2 0830/3,6/1,25/93,8-415 | CTS20D | 0000011793001 | 8.3 | 3.6 | 1.25 | 93.8 | 415 | 14.99949 | 0 |  | 納期約2週間（ドイツ流通センターより取り寄せ）
19R2 1030/4,40/1,20/93,80-415 | CTS20D | 0000011793002 | 10.3 | 4.4 | 1.2 | 93.8 | 415 | 18.51696 | 0 |  | 納期約2週間（ドイツ流通センターより取り寄せ）
15R2 1030/4,80/1,40/117,25-330 | CTS12D | 0000012129174 | 10.3 | 4.8 | 1.4 | 117.25 | 330 | 14.99949 | 0 | 新製品 | 納期約2週間（ドイツ流通センターより取り寄せ）
15R2 1030/4,80/1,40/117,25-330 | CTS20D | 0000011793003 | 10.3 | 4.8 | 1.4 | 117.25 | 330 | 14.99949 | 0 |  | 納期約2週間（ドイツ流通センターより取り寄せ）
15R2 1030/4,80/1,40/117,25-415 | CTS20D | 0000011793004 | 10.3 | 4.8 | 1.4 | 117.25 | 415 | 14.99949 | 0 |  | 納期約2週間（ドイツ流通センターより取り寄せ）
18R2 1230/5,40/1,50/117,25-415 | CTS20D | 0000011793006 | 12.3 | 5.4 | 1.5 | 117.25 | 415 | 17.82403 | 0 |  | 納期約2週間（ドイツ流通センターより取り寄せ）
15R2 1230/6,25/1,55/140,70-330 | CTS12D | 0000012129175 | 12.3 | 6.25 | 1.55 | 140.7 | 330 | 14.99949 | 0 | 新製品 | 納期約2週間（ドイツ流通センターより取り寄せ）
15R2 1230/6,25/1,55/140,70-330 | CTS20D | 0000011793008 | 12.3 | 6.25 | 1.55 | 140.7 | 330 | 14.99949 | 0 |  | 納期約2週間（ドイツ流通センターより取り寄せ）
15R2 1230/6,25/1,55/140,70-415 | CTS20D | 0000011793010 | 12.3 | 6.25 | 1.55 | 140.7 | 415 | 14.99949 | 0 |  | 納期約2週間（ドイツ流通センターより取り寄せ）
15R2 1430/6,70/1,90/164,14-330 | CTS12D | 0000012129177 | 14.3 | 6.7 | 1.9 | 164.14 | 330 | 15.00036 | 0 | 新製品 | 納期約2週間（ドイツ流通センターより取り寄せ）
15R2 1430/6,70/1,90/164,14-330 | CTS20D | 0000011793013 | 14.3 | 6.7 | 1.9 | 164.14 | 330 | 15.00036 | 0 |  | 納期約2週間（ドイツ流通センターより取り寄せ）
15R2 1430/6,70/1,90/164,14-415 | CTS20D | 0000011793014 | 14.3 | 6.7 | 1.9 | 164.14 | 415 | 15.00036 | 0 |  | 納期約2週間（ドイツ流通センターより取り寄せ）
15R2 1630/8,0/2,10/187,59-330 | CTS20D | 0000011793018 | 16.3 | 8 | 2.1 | 187.59 | 330 | 15.00025 | 0 |  | 納期約2週間（ドイツ流通センターより取り寄せ）
15R2 1830/9,0/2,3/211,0-330 | CTS12D | 0000012129179 | 18.3 | 9 | 2.3 | 211 | 330 | 15.00289 | 0 | 新製品 | 納期約2週間（ドイツ流通センターより取り寄せ）
15R2 1830/9,0/2,3/211,0-330 | CTS20D | 0000011793022 | 18.3 | 9 | 2.3 | 211 | 330 | 15.00289 | 0 |  | 納期約2週間（ドイツ流通センターより取り寄せ）
15R2 2030/10,0/2,50/234,49-330 | CTS12D | 0000012129180 | 20.3 | 10 | 2.5 | 234.49 | 330 | 15.0001 | 0 | 新製品 | 納期約2週間（ドイツ流通センターより取り寄せ）
15R2 2030/10,0/2,50/234,49-330 | CTS20D | 0000011793026 | 20.3 | 10 | 2.5 | 234.49 | 330 | 15.0001 | 0 |  | 納期約2週間（ドイツ流通センターより取り寄せ）
15R2 2230/12,0/2,5/257,94-330 | CTS20D | 0000011793027 | 22.3 | 12 | 2.5 | 257.94 | 330 | 15.00005 | 0 |  | 納期約2週間（ドイツ流通センターより取り寄せ）
＊表記在庫数量は非常に流動的ですので、お届け日時はご注文時に再度ご確認下さい。